## Hoja1
Materiales de la Industria Química Cuadernillo de Trabajos Prácticos Rev 2014
1 | Se han tabulado los pesos moleculares de algunos polímeros: a) Calcule el peso molecular medio másico y el numérico. b) Si se sabe que el grado de polimerización medio numérico de este material es 211. ¿a qué polímero (o copolímero de dos de ellos) de la tabla 1 corresponde? ¿por qué? c) ¿Cuál es el grado de polimerización medio másico de este material? polietileno. b) ¿Qué observa en los calores molares utilizados? c) Calcule el aumento de temperatura que experimentará una masa de 11 Kg de latón si se le entregan 69 KJ de calor.
a | Intervalo de peso molecular g/mol | Xi | Wi | Media intervalo peso molecular g/mol (M) | fracción molecular numérica o de cadenas (M*Xi ) | fracción molecular másica (Mx*Wi)
| 8000-20000 | 0.05 | 0.02 | 14000 | 700 | 280
| 20000-32000 | 0.15 | 0.08 | 26000 | 3900 | 2080
| 32000-44000 | 0.21 | 0.17 | 38000 | 7980 | 6460
| 44000-56000 | 0.28 | 0.29 | 50000 | 14000 | 14500
| 56000-68000 | 0.18 | 0.23 | 62000 | 11160 | 14260
| 68000-80000 | 0.1 | 0.16 | 74000 | 7400 | 11840
| 80000-92000 | 0.03 | 0.05 | 86000 | 2580 | 4300
|  |  | Pesos moleculares |  | Numérico Mn | Másico Mx
[5 empty] | 47720 | 53720 | g/mol
b | El peso monomérico se puede determinar a partir del grado de polimerización (nn) y el peso molecular medio (Mn):
nn= Mn/m à m = Mn/211 = 266 g/mol.
| Peso medio copolímero | P monómero | PE | PVC | PTFE | PP | PS | PMMA | Baquelita | Pet | Nillon 66 | PC
| Pmonómero |  | 28 | 62 | 100 | 42 | 104 | 100 | 164 | 192 | 267 | 251
| PE | 28 | 28 | 45 | 64 | 35 | 66 | 64 | 96 | 110 | 147 | 139
| PVC | 62 | 45 | 62 | 81 | 52 | 83 | 81 | 113 | 127 | 164 | 156
| PTFE | 100 | 64 | 81 | 100 | 71 | 102 | 100 | 132 | 146 | 183 | 175
| PP | 42 | 35 | 52 | 71 | 42 | 73 | 71 | 103 | 117 | 154 | 146
| PS | 104 | 66 | 83 | 102 | 73 | 104 | 102 | 134 | 148 | 185 | 177
| PMMA | 100 | 64 | 81 | 100 | 71 | 102 | 100 | 132 | 146 | 183 | 175
| Baquelita | 164 | 96 | 113 | 132 | 103 | 134 | 132 | 164 | 178 | 215 | 207
| Pet | 192 | 110 | 127 | 146 | 117 | 148 | 146 | 178 | 192 | 229 | 221
| Nilon 66 | 267 | 147 | 164 | 183 | 154 | 185 | 183 | 215 | 229 | 267 | 259
| PC | 251 | 139 | 156 | 175 | 146 | 177 | 175 | 207 | 221 | 259 | 251
Corresponde al nilon 66
c | nx = Mx/m
| nx= | 201.1985 | monómeros por molécula
2 | 2) La longitud total L de una molécula polimérica lineal depende de la longitud del enlace d entre átomos de la cadena, del número total de enlaces en la molécula N y del ánulo θ entre átomos de la cadena. Es decir: L = N•d•sen(θ/2) o L = N•d•cos((180°-θ)/2) Además la distancia media Cabeza-cola r de una serie de moléculas poliméricas es igual a : r = d • N0,5 Calcule los valores de L y r para un polietileno lineal que tiene un Mn de 300 000 g/mol.
nn = 300000 g/mol / 28 g/mol Pe
| nn= |  | 10714.29 | monómeros de Etileno
| N° enlaces por E= |  | 2
| N = |  | 21428.57
| d C-C= |  | 1.54e-10 | m
| θ |  | 109 | °
| L= | 2.93032e-06 | m | 2.93032 | micras
| r= | 2.254329e-08 | m | 22.54329 | nm
3 | El peso molecular medio numérico del copolímero alternado poli(acrilonitrilo-butadieno) es 1.000.000 g/mol. Determine el número medio de unidades monoméricas de cada uno de ellos por molécula.
| Mn = |  | 1000000 | g/mol
| Acrilonitrilo PM= |  | 53 | g/mol
| Butadieno PM= |  | 54 | g/mol
| unidad copolimero PM = |  | 107 | g/mol
| nn=Mn/PM cop = |  | 9345.794 | moléculas de cada monómero
4 | Calcule el peso molecular medio numérico de un copolímero al azar de poli(isobutileno-isopreno) cuya fracción de unidades monoméricas del isobutileno es 0,25. Suponga que a esta concentración corresponde a un grado de polimerización medio numérico de 1500.
| nn= |  | 1500
| Isobutileno PM= |  | 56 | g/mol
| Isopreno PM= |  | 68 | g/mol
| f isobutileno = |  | 0.25
| f isopreno = |  | 0.75
| PM copolímetro = fisopreno *PM isopreno + f isobutileno *PM isobutileno = | [5 empty] | 65 | g/mol
| Mn = PM copolímero * nn = |  | 97500 | g/mol
5 | La densidad del nilón 66 totalmente cristalino a T ambiente es de 1,213 g/cm3. Además a temperatura ambiente la celdilla unidad de este material es triclínica con los siguientes parámetros de red. a=0,497 nm b=0,547 nm c=1,729 nm α=48,4° β=76,6° γ=62,5° El volumen de celda se calcula así: V = a•b•c•(1-cos2α- cos2 β - cos2 γ +2• cos α• cos β •cos γ)0,5 Determine el número de moléculas de monómero asociado a cada celda unidad.
| V celda= | 3.097929e-28 | m3 | 3.097929e-22 | cm3 |  |  | calcs--> | 4.70044211e-28 | 0.2922831 | 0.1420925
| Masa celda= Vcelda * dens = |  |  | 3.757788e-22 | g
| PM monómero N66= |  | 226 | g/mol
| N moléculas= Masa celda/ PM monómeo * moléculas/mol = |  |  |  |  | 1.000968 | molécula por celda
6 | La densidad y el porcentaje de cristalinidad asociado a dos materiales de polietileno son los siguientes:
| δ g/cm3 | %cristalinidad
| 0.965 | 76.8
| 0.925 | 46.4
a) Calcule las densidades del polietileno cristalino y amorfo b) Determine el porcentaje de cristalinidad de una muestra que tiene 0,950 g/cm3
Densidades
a | %C = 100·δc·(δs-δa) / δs·(δc-δa) |  |  |  | S= sustancia | C= fase cristalina |  | A= fase amorfa
o simplemente PC = 100*C*(S-A)/ (S*(C-A))
Sistema de ecuaciones:
| 0,768=C*(0,965-A)/(0,965*(C-A)) |  |  | <--1
| 0,464=C*(0,925-A)/(0,925*(C-A)) |  |  | <--2
| Despejando C de 1 |  | C=(0,768*0,965*A)/(0,768*0,965-0,965+A)
| Despejando A de 2 |  | A=C*(0,464*0,925-0,925)/(0,464*0,925-C)
Resolución iterativa
|  | Valor inicial | it 1 | it2 | it3 | it4 | it5 | it6 | it7 | it8 | it9
| C= | 1 | 1.029119 | 0.9984729 | 1.005904 | 0.9980743 | 1.000006 | 0.9979701 | 0.9984743 | 0.9979429 | 0.9980747
| A= | 0.8 | 0.8686055 | 0.8505102 | 0.8696056 | 0.8647886 | 0.8698675 | 0.8686019 | 0.869936 | 0.8696046 | 0.8699539
convergencia
b | %C = | 65.63872 | %