## Hoja1
Materiales de la Industria Química Cuadernillo de Trabajos Prácticos Rev 2014
1 | A) Calcule el voltaje de una pila electroquímica que consiste en Pb puro sumergido en una disolución 5x10-2M de iones Pb+2 y estaño puro en una disolución de iones 0,25 M Sn+2 a 25°C. B) Escriba las ecuaciones electroquímicas espontáneas. C) ¿Puede un cambio en la temperatura revertir el sentido de la reacción?
La reacción es expontánea cuando E es mayor qe cero
a | Sn+2 + 2e- -> Sn0 |  | E0= | -0.136 | V |  |  | R= | 8.31434 | J mol-1 K-1
| Pb+2 + 2e- -> Pb0 |  | E0= | -0.126 | V |  |  | F= | 96500 | C/mol
Por lo que en condiciones estándares el estaño se debe oxidar para que E>0
| Sn0 -> Sn+ 2 + 2e- (M1) 0,25 M |  |  | En las condiciones planteadas Sn es M1 y Pb es M2, y RT/F se puede aproximar a 0,0592 V si se utiiza logaritmo decimal en ligar de neperiano
| Pb+2 +2e- -> Pb0 (M2) 5x10-2 M |  |  | E= V20-V10 - (RT)/(nF) ln(M1+2/M2+2)
| Sn0 +Pb+2 -> Sn+2 + PB0 |  |  | E= | -0.01068951 | V | <- Como vemos el sentido de la reacción debe ser inverso para ser expontáneo
Se ha revertido el sentido de la reación por efecto de la concentración
b | Pb0+Sn+2-> Pb+2+Sn0
c | La ecuación se revierte cuando RT/nF ln (Productos/Reactivos) sea igual a (-E0)
Despejando T nos queda
| T= (V2-V1)/( (R/nF) * Ln (M12+/M22+) ) |  |  | T= (VSn-VPb)/( (R/nF) * Ln (MPb2+/MSn2+) )
| T= | 144.2299 | K o en °C | -128.7701 |  |  | <- Es teóricamente posible mas complicado tecnicamente dado qu el agua es sólida a es temperatura.
2 | Una celda galvánica estándar contiene electrodos de plomo y hierro. A) ¿Cuál electrodo es el ánodo? B) ¿Cuál electrodo se corroe? C) ¿Cuál es el potencial de la celda?
a | Pb+2 + 2e- -> Pb0 |  | -0.126 | V
| Fe+2 + 2e- ->Fe0 |  | -0.44 | V
El hierro será el ánodo pués el potencial de oxidación del mismo es 0,440 V.
b | el ánodo
c | E=VPb-VFe | 0.314 | V
3 | Una pila electroquímica está compuesta por electrodos de cobre y de cadmio puros sumergidos en disoluciones de sus respectivos iones divalentes. Cuando la concentración de Cd+2 es de 6,5x10-2M, el electrodo de cadmio se oxida generando 0,775V. Calcule la concentración de iones Cu+2 si la temperatura es de 25°C
| Cu2+ + 2e- -> Cu0 |  | 0.34 | V
| Cd2+ + 2e- -> Cd0 |  | -0.403 | V
Propongo que se oxidará el Cd y se reducirá el Cu ya que esa es la tendencia en condiciiones normales.
| E0= | 0.743 | V
0,775 = E0 - 0,0592/2 * Log(Cd+2 / Cu2+)
Despejando Cu+2
| Cu+2 = | 0.7834196 | M
4 | Un proceso industrial de electrodeposición emplea 10 A de corriente y corroe un ánodo de cadmio. ¿Cuánto llevará corroer 8,2 g del ánodo?
La cte de Faraday relaciona la carga entregada con los moles de electrones intervinientes en una reacción, de allí podemos dervar la intensidad media y potencia requerida para determinados procesos químicos
Cd + 2e- -> Cd2+
| PMCd | 112.41 | g/mol
| moles reaccionantes = C/nF |  |  | donde C=carga de electrones en Coulombs
peso de cadmio = C*PMCd /nF
| en el tiempo t si la intensidad de corriente se mantuvo constante tenemos | [5 empty] | I=C/t
| WCd = I*t*PMCd / nF |  | las unidades: |  | g = (C/s) * s * (g/mol) / (C/mol)
| t= | 1407.882 | seg | o = | 23.4647 | min
5 | Una superficie de estaño se corroe a una velocidad de 2,40 mdd (mg/dm2-día).. ¿Cuál es la densidad de corriente asociada a esta velocidad de corrosión?
| PMSn= | 119 | g/mol
| Vpc o Vcs= | 2.4 | mdd |  |  | (velocidad de penetración de la corrosión o velocidad de corrosión superficial)
| dm2 a m2 | 0.01 | m2/dm2
| días a seg | 86400 | s/d
| Vpc= | 2.777778e-06 | g/m2-s
Utilizando la ecuación del ejercicio anterior y expresándola por unidad de área y tiempo tenemos
| WSn / (A*t)= I*PMCd / nF |  | donde WSn/A-t es la vpc
de donde despejamos I
| I = | 0.004505135 | A
6 | Una lámina de unos 800 cm2 de una aleación metálica se encontró sumergida en agua de mar. Debido a la corrosión ha experimentado una pérdida de masa de 7,6 Kg. Suponiendo una velocidad de penetración de 4mm/año, calcule el tiempo de inmersión en años. La densidad de la aleación es 4,5 g/cm3.
VPC= W/(d*A*t)
| VPC= | 0.004 | m/año
| d= | 4500 | Kg/m3
| A= | 0.08 | m2
| t= | 5.277778 | año
7 | El níquel experimenta corrosión en disolución ácida según la siguiente reacción Ni + 2H+ -> Ni+2 + H2 Las velocidades de oxidación y reducción están controladas mediante polarización por activación. A) Calcule la velocidad de oxidación del Ni en mol/cm2-s. Ni: V(Ni/Ni++) = -0,25 V; i0=10-8 A/cm2; β= 0,12 H: V(H/H2) = 0 V; i0=6,7x10-7 A/cm2; β= -0,10 B) Calcule el valor del potencial de oxidación.
r=i/nF
V= V0 + β Log (i/i0)
a | Sabemos que en el equilibrio los potenciales de ambas especies son los de la reacción y están gobernados por la densidad de corriente
Si igualamos los potenciales nos queda:
| -0,25V + 0,12 LOG( i/10-8 A ) = -0,10 LOG(i/6,7x10-7 A) |  |  |  |  | Despejamos i y nos da: |  | 9.255e-07 | A/cm2
O gráficamente:
| i | VNi | VH2
| 1e-09 | -0.37 | 0.2826075
| 1e-08 | -0.25 | 0.1826075
| 1e-07 | -0.13 | 0.08260748
| 1e-06 | -0.01 | -0.01739252
| 1e-05 | 0.11 | -0.1173925
| 0.0001 | 0.23 | -0.2173925
| La velocidad de oxidación da: |  |  | 4.795337e-12 | mol/cm2-s
b | VNi = | -0.01403483 | V
| VH2= | -0.01403016 | V
8 | Calcule la relación Pilling-Bedworth de los metales tabulados a continuación. Basándose en estos valores prediga si la capa de óxido que se forma será o no protectora.
| Metal | Densidad del metal | Óxido | Densidad del óxido
| Mg | 1.74 | MgO | 3.58
| V | 6.11 | V2O5 | 3.36
| Zn | 7.13 | ZnO | 5.61
PB = Vol óxido / Vol metal
| PB = (PMox / δox) /(a*PMmet / δmet) |  |  | Fórmula general para reacciones del tipo: aM + b/2 O2 -> MaOb
| Metal | Densidad del metal | PM M | Óxido | Densidad del óxido | PM Ox | P-B | Protector
| Mg | 1.74 | 24.3 | MgO | 3.58 | 40.3 | 0.81 | No
| V | 6.11 | 50.9 | V2O5 | 3.36 | 181.9 | 3.25 | No
| Zn | 7.13 | 65.4 | ZnO | 5.61 | 81.4 | 1.58 | Si
9 | Se han tabulado los valores de incremento de masa que ha experimentado el Ni al oxidarse a elevada temperatura. A) Determine si la expresión de la velocidad de oxidación obedece a una ley lineal, parabólica o logarítmica B) Determine W después de 600 minutos
a | Forma cinética |  | Ecuación
| Lineal |  | W=K3*t
| Parabólica |  | W2=K1*t+K2
| Logarítmica |  | W=K4 *LOG (K5*t+K6)
Podemos graficar los valores de W vs t y verificar la linealidad.
Tambien podemos graficar W2 vs t y si es parabólica debería dar una linea
Si ninguna de las dos da una linea recta es una cinética logarítmica
Todo lo anterior puede ser verificado numéricamente mediante linealización de los datos y verificación de bondad de ajuste r2 (con los riesgos normales de la bondad de ajuste)
| W | W2 | t
| 0.3316625 | 0.11 | 5
| 0.5567764 | 0.31 | 15
| 0.9539392 | 0.91 | 45
| 1.646208 | 2.71 | 135
| 2.847806 | 8.11 | 405
Se verifica que es una cinética parabolia
b | Si hacemos una correlación lineal de W2 vs t y obtenemos K1 y K2 podemos hacer una extrapolación a los 600 min.
Pueden obtenerse fácilmente las ctes de las cinéticas lineales y parabólicas, se podría ajustar una relación para logarítmica con un poco mas de trabajo
| W2 | t |  | K1 | K2
| 0.11 | 5 |  | 0.02 | 0.01
| 0.31 | 15
| 0.91 | 45 |  | W600 = (0,02 * 600 + 0,01)0,5
| 2.71 | 135 |  | W600 = | 3.465545 | mg/cm2
| 8.11 | 405