## Agregado fino
CURVAS LIMITES - AGREGADO FINO
NORMA IRAM 1627:1997
El agregado fino tendrá una curva granulométrica continua, comprendida dentro de los límites que determinan las curvas A y B (Figura 1) de la tabla I, salvo las excepciones que se indicarán más adelante.
El agregado fino de la granulometría especificada podrá obtenerse por mezcla de dos o más arenas de distintas granulometrías.
Los porcentajes de la curva A indicados para los tamices 300 mm y 150 mm, pueden reducirse a 5% y 0%, respectivamente, si el agregado fino está destinado a hormigones con aire intencionalmente incorporado con no menos de 3,5% del aire total y con 240 kg/m3 de contenido unitario de cemento, como mínimo, u hormigones, sin aire incorporado, con más de 300 kg/m3 de cemento o cuando se emplee en la mezcla una adición mineral adecuada para corregir la granulometría de la arena
Si la granulometría del agregado excede hasta un total de diez unidades porcentuales los límites de la granulometría B en los tamices Nº 16, Nº 30 y Nº 50, se considerará apto. La suma de las diez unidades puede comprender un solo tamiz o formarse por suma de unidades que exceden los límites de más de uno de los tres tamices mencionados.
En obras de tipo corriente donde se realice control de calidad de hormigones en obra, podrán aceptarse arenas naturales que excedan la granulometría B, pero sin superar la granulometría C.
Ver ejemplo 1

## Curva límite agregados finos
TABLAS Y CURVAS GRANULOMETRICAS LIMITES AGREGADOS FINOS - NORMA IRAM 1627
Granulometría de los agregados finos - tabla 1
Tamiz IRAM (mm) | Máximo en masa, acumulado, que pasa (%)
| curva A | curva B | curva C
9.5 | 100 | 100 | 100
4.75 | 95 | 100 | 100
2.36 | 80 | 100 | 100
1.18 | 50 | 85 | 100
0.6 | 25 | 60 | 95
0.3 | 10 | 30 | 50
0.15 | 2 | 10 | 10
Gráfico granulométrico de agregados finos (Figura 1)

## Ejemplo 1
TABLAS Y CURVAS GRANULOMETRICAS LIMITES AGREGADOS FINOS - NORMA IRAM 1627
Granulometría de los agregados finos
Tamiz IRAM (mm) | Máximo en masa, acumulado, que pasa (%)
| curva A | curva B | curva C | Agregado 1 | Agregado 2
9.5 | 100 | 100 | 100 | 100 | 100
4.75 | 95 | 100 | 100 | 96 | 100
2.36 | 80 | 100 | 100 | 82 | 100
1.18 | 50 | 85 | 100 | 60 | 95
0.6 | 25 | 60 | 95 | 30 | 75
0.3 | 10 | 30 | 50 | 15 | 40
0.15 | 2 | 10 | 10 | 3 | 10
Gráfico granulométrico de agregados finos