## Mezcla de agregados
Tecnología de los Materiales de Construcción
Granulometría de Agregados Finos y Gruesos
|  |  | ARENAS (%) |  | ÁRIDOS GRUESOS (%) | MEZCLA |  |  | (Deseada - Obtenida)^2
IDENTIFICACION |  |  | Arena 1 | Arena 2 | 6 -19 | Curva Objetivo (Deseada) | Mezcla Real (Obtenida)
% TAMIZ ASTM | % TAMIZ IRAM |  | 7% | 36% | 57%
CONTROL |  |  | 100%
3" | 76 | Pasantes acumulados [%] | 100 | 100 | 100 | 100 | 100 |  | 0 | 0 | 0 | 0 | 100 | 0 | 0
2" | 50 |  | 100 | 100 | 100 | 100 | 100 |  | 0 | 0 | 0 | 0 |  | 0 | 0
1 1/2" | 37.5 |  | 100 | 100 | 100 | 100 | 100 |  | 0 | 0 | 0 | 0 |  | 0 | 0
1" | 25 |  | 100 | 100 | 100 | 100 | 100 |  | 0 | 0 | 0 | 0 |  | 0 | 0
3/4" | 19 |  | 100 | 100 | 100 | 97 | 100 |  | 9 | 0 | 0 | 0 |  | 3 | 0
1/2" | 12.5 |  | 100 | 100 | 69 | 77 | 82.33 |  | 28.4089 | 0 | 0 | 31 |  | 23 | 17.67
3/8" | 9.5 |  | 100 | 100 | 44 | 65 | 68.08 |  | 9.4864 | 0 | 0 | 56 |  | 35 | 31.92
4 | 4.75 |  | 97.3 | 99 | 13 | 46 | 49.861 |  | 14.907321 | 2.7 | 1 | 87 |  | 54 | 50.139
8 | 2.36 |  | 71.7 | 97 | 1 | 43 | 40.509 |  | 6.205081 | 28.3 | 3 | 99 |  | 57 | 59.491
16 | 1.18 |  | 43.5 | 84 | 0 | 36 | 33.285 |  | 7.371225 | 56.5 | 16 | 100 |  | 64 | 66.715
30 | 0.6 |  | 24.1 | 45 | 0 | 24 | 17.887 |  | 37.368769 | 75.9 | 55 | 100 |  | 76 | 82.113
50 | 0.3 |  | 5.2 | 18.1 | 0 | 10 | 6.88 |  | 9.7344 | 94.8 | 81.9 | 100 |  | 90 | 93.12
100 | 0.15 |  | 2 | 0.7 | 0 | 2 | 0.392 |  | 2.585664 | 98 | 99.3 | 100 |  | 98 | 99.608
Módulo de fineza individuales |  |  | 3.562 | 2.562 | 6.42 |  |  | ∑ | 125.06776 | 3.562 | 2.562 | 6.42 |  | 4.77 | 4.83106
Módulo de fineza de la mezcla | [5 empty] | 4.77 | 4.83106
TABLAS Y CURVAS GRANULOMETRICAS LIMITES TOTALES - NORMA IRAM 1627
TABLA VI - Granulometría de los agregados totales de tamaño máximo nominal 19,0 mm
Acumulado, en masa, que pasa (%)
Tamiz IRAM (mm) | Curva A | Curva B | Curva C | Mezcla | Deseada
26.5 | 100 | 100 | 100 | 100 | 100
19 | 94 | 97 | 100 | 97 | 100
13.2 | 70 | 77 | 93 | 77 | 82.33
9.5 | 55 | 65 | 86 | 65 | 68.08
4.75 | 41 | 46 | 72 | 46 | 49.861
2.36 | 32 | 43 | 58 | 43 | 40.509
1.18 | 22 | 36 | 44 | 36 | 33.285
0.6 | 11 | 24 | 28 | 24 | 17.887
0.3 | 4 | 10 | 15 | 10 | 6.88
0.15 | 1 | 2 | 4 | 2 | 0.392
Note on L5: Raul Lopez: En esta columna deben calcular los cuadrados de las diferencias entre las curvas granulométrica Objetivo y Obtenida
Note on I6: Raul Lopez: Curva de Fuller o Curva dentro de los límites IRAM para el Tmáx. Correspondiente
Note on E9: Raul Lopez: cargar datos de granulometrías
Note on F9: Raul Lopez: cargar datos de granulometrías
Note on G9: Raul Lopez: cargar datos de granulometrías
Note on E10: Raul Lopez: cargar datos de granulometrías
Note on F10: Raul Lopez: cargar datos de granulometrías
Note on G10: Raul Lopez: cargar datos de granulometrías
Note on E11: Raul Lopez: cargar datos de granulometrías
Note on F11: Raul Lopez: cargar datos de granulometrías
Note on G11: Raul Lopez: cargar datos de granulometrías
Note on E12: Raul Lopez: cargar datos de granulometrías
Note on F12: Raul Lopez: cargar datos de granulometrías
Note on G12: Raul Lopez: cargar datos de granulometrías
Note on E13: Raul Lopez: cargar datos de granulometrías
Note on F13: Raul Lopez: cargar datos de granulometrías
Note on G13: Raul Lopez: cargar datos de granulometrías
Note on E14: Raul Lopez: cargar datos de granulometrías
Note on F14: Raul Lopez: cargar datos de granulometrías
Note on G14: Raul Lopez: cargar datos de granulometrías
Note on E15: Raul Lopez: cargar datos de granulometrías
Note on F15: Raul Lopez: cargar datos de granulometrías
Note on G15: Raul Lopez: cargar datos de granulometrías
Note on E16: Raul Lopez: cargar datos de granulometrías
Note on F16: Raul Lopez: cargar datos de granulometrías
Note on G16: Raul Lopez: cargar datos de granulometrías
Note on E17: Raul Lopez: cargar datos de granulometrías
Note on F17: Raul Lopez: cargar datos de granulometrías
Note on G17: Raul Lopez: cargar datos de granulometrías
Note on E18: Raul Lopez: cargar datos de granulometrías
Note on F18: Raul Lopez: cargar datos de granulometrías
Note on G18: Raul Lopez: cargar datos de granulometrías
Note on E19: Raul Lopez: cargar datos de granulometrías
Note on F19: Raul Lopez: cargar datos de granulometrías
Note on G19: Raul Lopez: cargar datos de granulometrías
Note on E20: Raul Lopez: cargar datos de granulometrías
Note on F20: Raul Lopez: cargar datos de granulometrías
Note on G20: Raul Lopez: cargar datos de granulometrías
Note on E21: Raul Lopez: cargar datos de granulometrías
Note on F21: Raul Lopez: cargar datos de granulometrías
Note on G21: Raul Lopez: cargar datos de granulometrías
Note on L23: Raul Lopez: sumatoria de los cuadrados de las diferencias. Se debe buscar un mínimo

## Dosificación
Dosificación
Materiales disponibles
| Cemento Portland | Agregado fino |  | Agregado grueso
Clase o tipo | Normal | Arena gruesa | Arena fina | Piedra partida
Tamaño nominal |  |  |  | 6 - 19
Diam. max.nominal (mm) |  |  |  | 19 mm
Modulo de fineza |  | 3.56 | 2.56 | 6.42
Densidad absoluta | 3.15
Densidad relativa sss |  | 2.62 | 2.79 | 2.83
Humedad Total |  | 1.2% | 1.6% | 2.2%
Absorción |  | 0.9% | 0.6% | 0.5%
Proporciones |  | 7% | 36% | 57%
Relación a/c | 0.58
Cantidad de agua | 184 | l
Por ser piedra partida lo multiplicamos por 1,07 | 196.88 | l
CUC | 339.4483 | kg/m³
PASTON DE PRUEBA | [7 empty] | Pastón de Prueba |  | 0.035 | mt3
La dosificación que se había obtenido es:
| Psss (kg) | D. Rel | Volumen (l) | Volumen (I) | a% | Ps | ht% | Ph | Agua sobrante/faltante | Mezcla Corregida | Pastón de prueba
Arena gruesa | 132.3627 | 2620 | 0.05052013 | 0.6753586 | 0.9% | 131.1821 | 1.2% | 132.7563 | 0.3935463 | 132.7563 | 4.64647
Arena fina | 680.7227 | 2790 | 0.2439866 |  | 0.6% | 676.6627 | 1.6% | 687.4893 | 6.766627 | 687.4893 | 24.06212
Piedra Partida | 1077.811 | 2830 | 0.3808519 |  | 0.5% | 1072.449 | 2.2% | 1096.042 | 18.23163 | 1096.042 | 38.36149
Cemento | 339.4483 | 3150 | 0.1077614 | 0.3246414 | [5 empty] | 339.4483 | 11.88069
Agua | 196.88 | 1000 | 0.19688 | [6 empty] | 171.4882 | 6.002087
Aire |  |  | 0.02
Densidad Teorica | 2427.225 |  | 1 | [6 empty] | 2427.225 | 84.95286
Peso total de agregados |  | 1890.896 | kg