## Datos individuales
Tecnología de los Materiales de Construcción - 2020 | [6 empty] | Grupo
Granulometría de Agregados Finos y Gruesos
Peso inicial de la muestra seca: 500,1 g
Agregado Fino 1 | Tamiz ASTM | Tamiz IRAM [mm] | Peso Tamiz (g) | Peso Tamiz +Arido (g) | Peso Retenido (g) | Retenido Acumulado [g] | Retenido Acumulado [%] | Pasante Acumulado [%]
| 3/8" | 9.5 | 522.2 | 522.2
| #4 | 4.75 | 490.5 | 492.2
| #8 | 2.36 | 463.2 | 505.7
| #16 | 1.18 | 457.6 | 590.5
| #30 | 0.6 | 422.2 | 591.9
| #50 | 0.3 | 386.6 | 491.2
| #100 | 0.15 | 354.9 | 386.5
| Fondo | Fondo | 338.8 | 345.7
Módulo de fineza
Peso inicial de la muestra seca: 460,2 g
Agregado Fino 2 | Tamiz ASTM | Tamiz IRAM [mm] | Peso Tamiz (g) | Peso Tamiz +Arido (g) | Peso Retenido (g) | Retenido Acumulado [g] | Retenido Acumulado [%] | Pasante Acumulado [%]
| 3/8" | 9.5 | 522.2 | 522.2
| #4 | 4.75 | 490.5 | 490.5
| #8 | 2.36 | 463.2 | 463.2
| #16 | 1.18 | 457.6 | 463.1
| #30 | 0.6 | 422.2 | 622.3
| #50 | 0.3 | 386.6 | 584.2
| #100 | 0.15 | 354.9 | 373.1
|  | Fondo | 338.8 | 345.8
Módulo de fineza
Peso de la muestra seca: 3000,0 g
Agregado Grueso | Tamiz ASTM | Tamiz IRAM [mm] | Peso Tamiz (g) | Peso Tamiz +Arido (g) | Peso Retenido (g) | Retenido Acumulado [g] | Retenido Acumulado [%] | Pasante Acumulado [%]
| 1" | 26.5 | 514.2 | 514.2
| 3/4" | 19 | 536.8 | 608.2
| 1/2" | 13.2 | 511.2 | 1386.7
| 3/8" | 9.5 | 524.6 | 1513.5
| #4 | 4.75 | 550.4 | 1469.4
| #8 | 2.36 | 544.1 | 666.9
|  | Fondo | 291 | 313.2
Módulo de fineza
Tamaño Máximo

## Mezcla de agregados
Tecnología de los Materiales de Construcción - 2020 | [6 empty] | Grupo
Granulometría de Agregados Finos y Gruesos
|  |  | ARENAS (%) |  | ÁRIDOS GRUESOS (%) | MEZCLA |  |  | (Deseada - Obtenida)^2
IDENTIFICACION |  |  | Arena 1 | Arena 2 | 2019-06-01 | Curva Objetivo (Deseada) | Mezcla Real (Obtenida)
% TAMIZ ASTM | % TAMIZ IRAM
CONTROL |  |  | 0%
3" | 76 | Pasantes acumulados [%]
2" | 50
1 1/2" | 37.5
1" | 25
3/4" | 19
1/2" | 12.5
3/8" | 9.5
4 | 4.75
8 | 2.36
16 | 1.18
30 | 0.6
50 | 0.3
100 | 0.15
Módulo de fineza individuales | [7 empty] | ∑
Módulo de fineza de la mezcla
Tamaño máximo de la mezcla
Note on L4: Raul Lopez: En esta columna deben calcular los cuadrados de las diferencias entre las curvas granulométrica Objetivo y Obtenida
Note on I5: Raul Lopez: Curva de Fuller o Curva dentro de los límites IRAM para el Tmáx. Correspondiente
Note on E8: Raul Lopez: cargar datos de granulometrías
Note on F8: Raul Lopez: cargar datos de granulometrías
Note on G8: Raul Lopez: cargar datos de granulometrías
Note on E9: Raul Lopez: cargar datos de granulometrías
Note on F9: Raul Lopez: cargar datos de granulometrías
Note on G9: Raul Lopez: cargar datos de granulometrías
Note on E10: Raul Lopez: cargar datos de granulometrías
Note on F10: Raul Lopez: cargar datos de granulometrías
Note on G10: Raul Lopez: cargar datos de granulometrías
Note on E11: Raul Lopez: cargar datos de granulometrías
Note on F11: Raul Lopez: cargar datos de granulometrías
Note on G11: Raul Lopez: cargar datos de granulometrías
Note on E12: Raul Lopez: cargar datos de granulometrías
Note on F12: Raul Lopez: cargar datos de granulometrías
Note on G12: Raul Lopez: cargar datos de granulometrías
Note on E13: Raul Lopez: cargar datos de granulometrías
Note on F13: Raul Lopez: cargar datos de granulometrías
Note on G13: Raul Lopez: cargar datos de granulometrías
Note on E14: Raul Lopez: cargar datos de granulometrías
Note on F14: Raul Lopez: cargar datos de granulometrías
Note on G14: Raul Lopez: cargar datos de granulometrías
Note on E15: Raul Lopez: cargar datos de granulometrías
Note on F15: Raul Lopez: cargar datos de granulometrías
Note on G15: Raul Lopez: cargar datos de granulometrías
Note on E16: Raul Lopez: cargar datos de granulometrías
Note on F16: Raul Lopez: cargar datos de granulometrías
Note on G16: Raul Lopez: cargar datos de granulometrías
Note on E17: Raul Lopez: cargar datos de granulometrías
Note on F17: Raul Lopez: cargar datos de granulometrías
Note on G17: Raul Lopez: cargar datos de granulometrías
Note on E18: Raul Lopez: cargar datos de granulometrías
Note on F18: Raul Lopez: cargar datos de granulometrías
Note on G18: Raul Lopez: cargar datos de granulometrías
Note on E19: Raul Lopez: cargar datos de granulometrías
Note on F19: Raul Lopez: cargar datos de granulometrías
Note on G19: Raul Lopez: cargar datos de granulometrías
Note on E20: Raul Lopez: cargar datos de granulometrías
Note on F20: Raul Lopez: cargar datos de granulometrías
Note on G20: Raul Lopez: cargar datos de granulometrías
Note on L22: Raul Lopez: sumatoria de los cuadrados de las diferencias. Se debe buscar un mínimo