## Modo 1
CATEDRA TECNOLOGÍA DE LOS MATERIALES DE CONSTRUCCIÓN
FACULTAD DE CIENCIAS EXACTAS, FÍSICAS Y NATURALES
UNIVERSIDAD NACIONAL DE CÓRDOBA
EJERCICIO 1
La estructura de una obra ha sido diseñada con un hormigón H-30, el que será producido por una planta elaboradora que tiene una desviación estándar de 2,5 Mpa para este tipo de hormigón. Esta planta opera según el Modo 1 de control de acuerdo al reglamento CIRSOC 201-05 La obra ha sido diseñada y calculada de acuerdo al reglamento CIRSOC 201-05
Se solicita:
a) ¿qué resistencia media deberían tener el hormigón producido por la planta elaboradora ?
De los siguientes resultados de probetas:
b) Evaluar si cumple con la resistencia especificada a la compresión.
c) Determinar la Resistencia Media, Resistencia Caracteristica, Desviación Normal y el Coeficiente de Variación.
d) Realizar gráficos de de control con los valores encontrados
e) Graficar f´ci y f´cm3.
El hormigón solicitado tiene una Resistencia especificada o característica de 30 Mpa
| f´c = |  |  |  | Mpa | (Dato de la compra)
Resolución
| a) Resistencia media --> f´cm ≥ f´c + 1,28 s ( Mpa) | [7 empty] | Mpa
| Se considera que la planta tiene una Desviación estandar de | [7 empty] | Mpa
b) Evaluación de conformidad - Cirsoc 201-2005 Modo 1
b) La resistencia media movil de todas las series posible de tres ensayos
consecutivos debera ser mayor o igual que la resistencia especificada
|  | f´cm3 ≥ f´c | [6 empty] | Mpa
c) Cada resultado de ensayo sera igual o mayor a
|  | f´ci ≥ f´c - 3,5 | [6 empty] | Mpa
| REMITO Nº | Tensión de rotura por probeta [Mpa] | di [Mpa] | Tensión promedio [Mpa] | di [%] | f´ci [Mpa] | f´cm3 [Mpa] | Modo 1
[8 empty] | Condición f´cm3 ≥f´c | Condición f´ci ≥ f´c - 3,5
1 | 67380 | 39.2
| 67380 | 39.7
2 | 67955 | 34.8
| 67955 | 33.7
3 | 68073 | 31.2
| 68073 | 32.6
4 | 68145 | 27.4
| 68145 | 27.6
5 | 68196 | 31.7
68196
6 | 68252 | 29.7
| 68252 | 32.1
7 | 68344 | 28.8
| 68344 | 29
8 | 69001 | 34.1
| 69001 | 34.2
9 | 69002 | 33.8
| 69002 | 28.7
10 | 69003 | 34.2
| 69003 | 38.7
11 | 69004 | 33.2
| 69004 | 35.1
12 | 69005 | 26
| 69005 | 26.3
13 | 69006 | 36.4
| 69006 | 37.9
14 | 69007 | 35.5
| 69007 | 36.6
15 | 69008 | 40.6
| 69008 | 34
16 | 69009 | 37
| 69009 | 35.2
17 | 69010 | 33.3
| 69010 | 33.7
18 | 69011 | 41.7
| 69011 | 42.6
19 | 69012 | 34.1
| 69012 | 33.7
20 | 69013 | 41.6
| 69013 | 35.5
21 | 69014 | 38.2
| 69014 | 33.1
22 | 69015 | 42
| 69015 | 42.6
23 | 69016 | 41.3
| 69016 | 42
24 | 69017 | 38.4
| 69017 | 35.2
25 | 69018 | 42.8
69018
26 | 69019 | 38.8
| 69019 | 40.2
27 | 69020 | 41.4
| 69020 | 41.4
28 | 69021 | 40.5
| 69021 | 40.6
29 | 69022 | 36.4
| 69022 | 33.2
30 | 69023 | 39.2
| 69023 | 38.2
31 | 69024 | 37.4
| 69024 | 39.9
32 | 69025 | 30
| 69025 | 29.8
33 | 69026 | 28.8
| 69026 | 27.9
34 | 69027 | 30
| 69027 | 29.5
35 | 69028 | 34.5
| 69028 | 36
d) Determinar la Resistencia Media, Resistencia Caracteristica, Desviación Normal y el Coeficiente de Variación.
Resistencia media del lote "f`cm"
| f´cm = |  |  |  | Mpa
Desviación normal o estándar "Sn"
| Sn = |  |  |  | Mpa
Coeficiente de Variación " δ " (Dispersión de la producción)
| δ = |  |  |  | %
Resistencia característica o específica
| f'c = |  |  |  | Mpa
Nota
Dispersión de un ensayo: di
El echo de que las probetas fueron moldeadas, curadas y ensayadas a la misma edad y bajo las mismas condiciones se debe esperar que los resultados individuales entre las probetas sean muy parecidos. El Reglamento CIRSOC 201 - 2005, establece que la dispersión máxima entre los resultados de probetas moldeadas en obra y pertenecientes a un mismo pastón y ensayadas a la misma edad, no puede superar el 15% del valor del ensayo.
Si el ensayo está constituido por tres probetas pertenecientes a la misma muestra y se obtiene una dispersión mayor del 15% , el Reglamento CIRSOC 201 - 2005, permite eliminar el resultado de la probeta que causa dicha dispersión , siempre y cuando la diferencia entre las resistencia de las otras dos, sea igual o menor del 10% del promedio de las mismas.

## Modo 2
CATEDRA TECNOLOGÍA DE LOS MATERIALES DE CONSTRUCCIÓN
FACULTAD DE CIENCIAS EXACTAS, FÍSICAS Y NATURALES
UNIVERSIDAD NACIONAL DE CÓRDOBA
EJERCICIO 2
La estructura de una obra ha sido diseñada con un hormigón H-30, el que será producido por una planta elaboradora que tiene una desviación estándar de 3,5 Mpa para este tipo de hormigón. Esta planta opera según el Modo 2 de control de acuerdo al reglamento CIRSOC 201-05 La obra ha sido diseñada y calculada de acuerdo al reglamento CIRSOC 201-05
Se solicita:
a) ¿qué resistencia media deberían tener el hormigón producido por la planta elaboradora ?
De los siguientes resultados de probetas:
b) Evaluar si cumple con la resistencia especificada a la compresión.
c) Determinar la Resistencia Media, Resistencia Caracteristica, Desviación Normal y el Coeficiente de Variación.
d) Realizar gráficos de de control con los valores encontrados
e) Graficar f´ci y f´cm3.
El hormigón solicitado tiene una Resistencia especificada o característica de 30 Mpa
| f´c = |  |  |  | Mpa | (Dato de la compra)
Resolución
| a) Resistencia media --> f´cm ≥ f´c + 1,28 s ( Mpa) | [7 empty] | Mpa
| Se considera que la planta tiene una Desviación estandar de | [7 empty] | Mpa
b) Evaluación de conformidad - Cirsoc 201-2005 Modo 2
b) La resistencia media movil de todas las series posible de tres ensayos
consecutivos debera ser mayor o igual que la resistencia especificada
|  | f´cm3 ≥ f´c + 5 Mpa | [6 empty] | Mpa
c) Cada resultado de ensayo sera igual o mayor a
|  | f´ci ≥ f´c | [6 empty] | Mpa
| REMITO Nº | Tensión de rotura por probeta [Mpa] | di [Mpa] | Tensión promedio [Mpa] | di [%] | f´ci [Mpa] | f´cm3 [Mpa] | Modo 1
[8 empty] | Condición f´cm3 ≥f´c+5 | Condición f´ci ≥ f´c
1 | 67380 | 36
| 67380 | 39.7
2 | 67955 | 30.1
| 67955 | 33.7
3 | 68073 | 31.2
| 68073 | 32.6
4 | 68145 | 27.4
| 68145 | 25.4
5 | 68196 | 38.1
68196
6 | 68252 | 37.5
| 68252 | 32.5
7 | 68344 | 28.8
| 68344 | 29
| 68344 | 24
8 | 69001 | 34.1
| 69001 | 34.2
| 69001 | 32.1
9 | 69002 | 33.8
| 69002 | 28.7
10 | 69003 | 34.2
| 69003 | 38.7
11 | 69004 | 33.2
| 69004 | 35.1
12 | 69005 | 26
| 69005 | 26.3
13 | 69006 | 36.4
| 69006 | 37.9
14 | 69007 | 35.5
| 69007 | 36.6
15 | 69008 | 40.6
| 69008 | 34
16 | 69009 | 37
| 69009 | 35.2
17 | 69010 | 33.3
| 69010 | 33.7
18 | 69011 | 41.7
| 69011 | 42.6
19 | 69012 | 34.1
| 69012 | 33.7
20 | 69013 | 41.6
| 69013 | 35.5
21 | 69014 | 38.2
| 69014 | 33.1
22 | 69015 | 42
| 69015 | 42.6
23 | 69016 | 41.3
| 69016 | 42
24 | 69017 | 38.4
| 69017 | 35.2
25 | 69018 | 42.8
69018
26 | 69019 | 38.8
| 69019 | 40.2
27 | 69020 | 41.4
| 69020 | 41.4
28 | 69021 | 40.5
| 69021 | 40.6
29 | 69022 | 36.4
| 69022 | 33.2
30 | 69023 | 39.2
| 69023 | 38.2
31 | 69024 | 37.4
| 69024 | 39.9
32 | 69025 | 30
| 69025 | 29.8
33 | 69026 | 28.8
| 69026 | 27.9
d) Determinar la Resistencia Media, Resistencia Caracteristica, Desviación Normal y el Coeficiente de Variación.
Resistencia media del lote "f`cm"
| f´cm = |  |  |  | Mpa
Desviación normal o estándar "Sn"
| Sn = |  |  |  | Mpa
Coeficiente de Variación " δ " (Dispersión de la producción)
| δ = |  |  |  | %
Resistencia característica o específica
| f'c = |  |  |  | Mpa
Nota
Dispersión de un ensayo: di
El echo de que las probetas fueron moldeadas, curadas y ensayadas a la misma edad y bajo las mismas condiciones se debe esperar que los resultados individuales entre las probetas sean muy parecidos. El Reglamento CIRSOC 201 - 2005, establece que la dispersión máxima entre los resultados de probetas moldeadas en obra y pertenecientes a un mismo pastón y ensayadas a la misma edad, no puede superar el 15% del valor del ensayo.
Si el ensayo está constituido por tres probetas pertenecientes a la misma muestra y se obtiene una dispersión mayor del 15% , el Reglamento CIRSOC 201 - 2005, permite eliminar el resultado de la probeta que causa dicha dispersión , siempre y cuando la diferencia entre las resistencia de las otras dos, sea igual o menor del 10% del promedio de las mismas.