## Resolución
CATEDRA TECNOLOGÍA DE LOS MATERIALES DE CONSTRUCCIÓN
FACULTAD DE CIENCIAS EXACTAS, FÍSICAS Y NATURALES
UNIVERSIDAD NACIONAL DE CÓRDOBA
EJERCICIO 1
| Ensayo Nº | Resistencia de Rotura a Compresión (Mpa) | f´ci-f´cm | (f´ci-f´cm)2
| 1 | 29.8 | -0.4684211 | 0.2194183
| 2 | 26.5 | -3.768421 | 14.201
| 3 | 25.6 | -4.668421 | 21.79416
| 4 | 21 | -9.268421 | 85.90363
| 5 | 31.9 | 1.631579 | 2.66205
| 6 | 32.1 | 1.831579 | 3.354681
| 7 | 34 | 3.731579 | 13.92468
| 8 | 35.7 | 5.431579 | 29.50205
| 9 | 36.9 | 6.631579 | 43.97784
| 10 | 30.5 | 0.2315789 | 0.05362881
| 11 | 30.2 | -0.06842105 | 0.00468144
| 12 | 26.4 | -3.868421 | 14.96468
| 13 | 26.1 | -4.168421 | 17.37573
| 14 | 24.2 | -6.068421 | 36.82573
| 15 | 30.6 | 0.3315789 | 0.1099446
| 16 | 31.2 | 0.9315789 | 0.8678393
| 17 | 39.2 | 8.931579 | 79.7731
| 18 | 34.3 | 4.031579 | 16.25363
| 19 | 29.1 | -1.168421 | 1.365208
| 20 | 28.2 | -2.068421 | 4.278366
| 21 | 26.7 | -3.568421 | 12.73363
| 22 | 33.2 | 2.931579 | 8.594155
| 23 | 35 | 4.731579 | 22.38784
| 24 | 36.5 | 6.231579 | 38.83258
| 25 | 29 | -1.268421 | 1.608892
| 26 | 29.5 | -0.7684211 | 0.5904709
| 27 | 33 | 2.731579 | 7.461524
| 28 | 29.1 | -1.168421 | 1.365208
| 29 | 28.5 | -1.768421 | 3.127313
| 30 | 30.6 | 0.3315789 | 0.1099446
| 31 | 26.9 | -3.368421 | 11.34626
| 32 | 26.4 | -3.868421 | 14.96468
| 33 | 31 | 0.7315789 | 0.5352078
| 34 | 29.7 | -0.5684211 | 0.3231025
| 35 | 28.6 | -1.668421 | 2.783629
| 36 | 29.4 | -0.8684211 | 0.7541551
| 37 | 30.4 | 0.1315789 | 0.01731302
| 38 | 33.2 | 2.931579 | 8.594155
|  | 1150.2 |  | 523.5421
| Total de Resultados n = |  | 38
|  | f´cm = | 30.26842 | Mpa
Desviación normal Sn
|  | Sn = | 3.76162
Coeficiente de Variación
|  | δ = | 12.43%
Resistencia especificada o característica
Cirsoc 201 - 2005
|  | f'c = | 25.45355 | Mpa
Autores
Inga. M. Gabriela Durán
Ing. Pablo Gustavo Stumpf
Ing. Jorge Pagliero
Al realizar el control de calidad de un hormigón de obra se han moldeado probetas que se ensayaron a compresión a la edad de 28 días. En total se realizaron 38 pastones , hormigonando tres probetas de cada uno, siendo los datos el promedio de las tres probetas. La dispersión de los ensayos individuales no superó el 15%.
a) Calcular la resistencia media , la dispersión normal, el coeficiente de variación y la resistencia característica correspondiente a una probabilidad de que el 10% (Cirsoc 201 - 2005) en vigencia, de los resultados de los ensayos arrojen resistecia menores que f'c
b)Dibujar el histograma correspondiente a las frecuencias de resultados observados, agrupados en intervalos de clase (intervalos de resistencias)
Resistencia característica (Cirsoc 201 - 2002), representa a aquel valor de la Resistencia que tiene la probabilidad de ser superado por el 90% de los resultados de ensayo

## Análisis de datos
CATEDRA TECNOLOGÍA DE LOS MATERIALES DE CONSTRUCCIÓN
FACULTAD DE CIENCIAS EXACTAS, FÍSICAS Y NATURALES
UNIVERSIDAD NACIONAL DE CÓRDOBA
EJERCICIO 1
| Ensayo Nº | Resistencia de Rotura a Compresión (Mpa) | Rango de Clase
| 1 | 29.8 | 16 | Columna1
| 2 | 26.5 | 18
| 3 | 25.6 | 20 | Media | 30.26842
| 4 | 21 | 22 | Error típico | 0.6102154
| 5 | 31.9 | 24 | Mediana | 30
| 6 | 32.1 | 26 | Moda | 26.4
| 7 | 34 | 28 | Desviación estándar | 3.76162
| 8 | 35.7 | 30 | Varianza de la muestra | 14.14979
| 9 | 36.9 | 32 | Curtosis | 0.2897401
| 10 | 30.5 | 34 | Coeficiente de asimetría | 0.1285812
| 11 | 30.2 | 36 | Rango | 18.2
| 12 | 26.4 | 38 | Mínimo | 21
| 13 | 26.1 | 40 | Máximo | 39.2
| 14 | 24.2 | 42 | Suma | 1150.2
| 15 | 30.6 |  | Cuenta | 38
| 16 | 31.2
| 17 | 39.2
| 18 | 34.3
| 19 | 29.1
| 20 | 28.2
| 21 | 26.7
| 22 | 33.2
| 23 | 35
| 24 | 36.5
| 25 | 29
| 26 | 29.5
| 27 | 33
| 28 | 29.1
| 29 | 28.5
| 30 | 30.6
| 31 | 26.9
| 32 | 26.4
| 33 | 31
| 34 | 29.7
| 35 | 28.6
| 36 | 29.4
| 37 | 30.4
| 38 | 33.2
Autores
Inga. M. Gabriela Durán
Ing. Pablo Gustavo Stumpf
Ing. Jorge Pagliero
Verificado con la herramientas de Excel - En el caso de no tenerlas buscarlas en "Opciones de Excel" - "Complementos".

## Histograma
CATEDRA TECNOLOGÍA DE LOS MATERIALES DE CONSTRUCCIÓN
FACULTAD DE CIENCIAS EXACTAS, FÍSICAS Y NATURALES
UNIVERSIDAD NACIONAL DE CÓRDOBA
EJERCICIO 1
Verificado con la herramientas de Excel - En el caso de no tenerlas buscarlas en "Opciones de Excel" - "Complementos".
Clase | Frecuencia
16 | 0
18 | 0
20 | 0
22 | 1
24 | 0
26 | 2
28 | 6
30 | 10
32 | 8
34 | 5
36 | 3
38 | 2
40 | 1
42 | 0
y mayor... | 0
Autores
Inga. M. Gabriela Durán
Ing. Pablo Gustavo Stumpf
Ing. Jorge Pagliero