## Resolución
CATEDRA TECNOLOGÍA DE LOS MATERIALES DE CONSTRUCCIÓN
FACULTAD DE CIENCIAS EXACTAS, FÍSICAS Y NATURALES
UNIVERSIDAD NACIONAL DE CÓRDOBA
EJERCICIO 2 - Verificación de la calidad - Modo 1
De los siguientes resultados de probetas:
a) Evaluar si cumple con la resistencia especificada a la compresión según Reglamento CIRSOC 201 -2005
b) Determinar la Resistencia Media, Resistencia Caracteristica, Desviación Normal y el Coeficiente de Variación.
El hormigón solicitado tiene una Resistencia especificada o característica de 25 Mpa
f´c = | 25 | Mpa | (Dato de la compra)
Resolución
a)
Cirsoc 201-2005 Modo 1
| a) f´cm ≥ f´c + 1,28 Sn ( Mpa) |  |  |  |  | 28.2 | Mpa | A verificar
Se considera que la planta tiene una Desviación estandar de | [5 empty] | 2.5
b) La resistencia media movil de todas las series posible de tres ensayos
consecutivos debera ser mayor o igual que la resistencia especificada
| f´cm3 ≥ f´c |  | (Mpa)
c) Cada resultado de ensayo sera igual o mayor a
| f´ci ≥ f´c - 3,5 |  |  |  | para 25 Mpa | 21.5 | Mpa
REMITO Nº | RESIST. | di % | f´ci Mpa | f´cm3 Mpa | Modo 1
| Mpa |  |  |  | Condición b | Condición c
67380 | 26.5 | 0.7575758 | 26.4 |  |  | Cumple
67380 | 26.3
67955 | 23.5 | 5.240175 | 22.9 |  |  | Cumple
67955 | 22.3
68073 | 21.1 | 3.72093 | 21.5 | 23.6 | No Cumple | No Cumple
68073 | 21.9
68145 | 18.4 | 0.5420054 | 18.45 | 20.95 | No Cumple | No Cumple
68145 | 18.5
68196 | 21.4 | 10.31941 | 20.35 | 20.1 | No Cumple | No Cumple
68196 | 19.3
68252 | 19.3 | 6.970509 | 18.65 | 19.15 | No Cumple | No Cumple
68252 | 18
68344 | 18 | 30.18868 | No se considera
68344 | 24.4
69001 | 22.9 | 0.4376368 | 22.85 | 20.61667 | No Cumple | Cumple
69001 | 22.8
69002 | 24.8 | 38.46154 | No se considera
69002 | 16.8
69003 | 22.8 | 12.34568 | 24.3 | 21.93333 | No Cumple | Cumple
69003 | 25.8
69004 | 28 | 2.816901 | 28.4 | 25.18333 | Cumple | Cumple
69004 | 28.8
69005 | 25.8 | 1.5625 | 25.6 | 26.1 | Cumple | Cumple
69005 | 25.4
69006 | 24.4 | 12.30769 | 26 | 26.66667 | Cumple | Cumple
69006 | 27.6
69007 | 23.8 | 3.71134 | 24.25 | 25.28333 | Cumple | Cumple
69007 | 24.7
69008 | 26.9 | 16.49899 | No se considera
69008 | 22.8
69009 | 25 | 14.12639 | 26.9 | 25.71667 | Cumple | Cumple
69009 | 28.8
69010 | 21.9 | 4.026846 | 22.35 | 24.5 | No Cumple | Cumple
69010 | 22.8
69011 | 28 | 2.120141 | 28.3 | 25.85 | Cumple | Cumple
69011 | 28.6
69012 | 24.8 | 3.564356 | 25.25 | 25.3 | Cumple | Cumple
69012 | 25.7
69013 | 27.9 | 15.86074 | No se considera
69013 | 23.8
69014 | 29.9 | 0.6666667 | 30 | 27.85 | Cumple | Cumple
69014 | 30.1
69015 | 29.9 | 0.6666667 | 30 | 28.41667 | Cumple | Cumple
69015 | 30.1
69016 | 29 | 2.047782 | 29.3 | 29.76667 | Cumple | Cumple
69016 | 29.6
69017 | 25.8 | 3.428571 | 26.25 | 28.51667 | Cumple | Cumple
69017 | 26.7
69018 | 28.9 | 15.27002 | No se considera
69018 | 24.8
69019 | 26.6 | 0 | 26.6 | 27.38333 | Cumple | Cumple
69019 | 26.6
69020 | 27.6 | 0.7220217 | 27.7 | 26.85 | Cumple | Cumple
69020 | 27.8
69021 | 30.1 | 1.647446 | 30.35 | 28.21667 | Cumple | Cumple
69021 | 30.6
69022 | 26.8 | 3.302752 | 27.25 | 28.43333 | Cumple | Cumple
69022 | 27.7
69023 | 29.9 | 3.747871 | 29.35 | 28.98333 | Cumple | Cumple
69023 | 28.8
69024 | 24.9 | 7.350097 | 25.85 | 27.48333 | Cumple | Cumple
69024 | 26.8
69025 | 24.9 | 4.098361 | 24.4 | 26.53333 | Cumple | Cumple
69025 | 23.9
69026 | 27.8 | 3.533569 | 28.3 | 26.18333 | Cumple | Cumple
69026 | 28.8
69027 | 26 | 8 | 25 | 25.9 | Cumple | Cumple
69027 | 24
69028 | 23 | 4.255319 | 23.5 | 25.6 | Cumple | Cumple
69028 | 24
b)
Resistencia media del lote "f`cm"
|  |  | f´cm = | 25.54333 | Mpa | No cumple a lo solicitado en el modo 1 punto a
Desviación normal o estándar "Sn"
|  |  | Sn = | 3.224495 | Mpa
Coeficiente de Variación " δ " (Dispersión de la producción)
|  |  | δ = | 0.1262363 | %
Resistencia característica o específica
|  |  | f'c = | 21.41598 | Mpa
Autores
Inga. M. Gabriela Durán
Ing. Pablo Gustavo Stumpf
Ing. Jorge Pagliero
Modos de control de conformidad
El reglamento establece dos "modos de control de conformidad" del hormigón.
Modo 1 - El hormigón es producido por una planta elaboradora que opera con un sistema de calidad. La planta de Hº posee una organización para la calidad.
En la verificación se utiliza un valor de desvío estandar calculado con resultados de ensayos pertenecientes a un período mayor de tres meses. Ese periodo debe ser anterior a la producción del periodo que se evalúa pues, como explicamos anteriormente, se considera que el desvío estándar es una constante de la planta, o al menos del tipo de hormigón, por lo cual un valor de s anterior puede aplicarse a períodos subsiguientes. Esto es válido siempre que el valor móvil del desvío estandar en los últimos quince (15) ensayos se mantenga acotado dentro del rango 0.63 sn - 1.37 sn
Nota
Dispersión de un ensayo: di
El echo de que las probetas fueron moldeadas, curadas y ensayadas a la misma edad y bajo las mismas condiciones se debe esperar que los resultados individuales entre las probetas sean muy parecidos. El Reglamento CIRSOC 201 - 2002, establece que la dispersión máxima entre los resultados de probetas moldeadas en obra y pertenecientes a un mismo pastón y ensayadas a la misma edad, no puede superar el 15% del valor del ensayo.
Si el ensayo está constituido por tres probetas pertenecientes a la misma muestra y se obtiene una dispersión mayor del 15% , el Reglamento CIRSOC 201 - 2002, permite eliminar el resultado de la probeta que causa dicha dispersión , siempre y cuando la diferencia entre las resistencia de las otras dos, sea igual o menor del 10% del promedio de las mismas.

## Análisis de Datos
CATEDRA TECNOLOGÍA DE LOS MATERIALES DE CONSTRUCCIÓN
FACULTAD DE CIENCIAS EXACTAS, FÍSICAS Y NATURALES
UNIVERSIDAD NACIONAL DE CÓRDOBA
EJERCICIO 2
Análisis de Datos
f´ci Mpa | Rango de Clases
26.4 | 16 | Columna1
22.9 | 18
21.5 | 20 | Media | 25.54333
18.45 | 22 | Error típico | 0.5887095
20.35 | 24 | Mediana | 25.925
18.65 | 26 | Moda | 28.3
22.85 | 28 | Desviación estándar | 3.224495
24.3 | 30 | Varianza de la muestra | 10.39737
28.4 | 32 | Curtosis | -0.2124129
25.6 |  | Coeficiente de asimetría | -0.5446501
26 |  | Rango | 11.9
24.25 |  | Mínimo | 18.45
26.9 |  | Máximo | 30.35
22.35 |  | Suma | 766.3
28.3 |  | Cuenta | 30
25.25
30
30
29.3
26.25
26.6
27.7
30.35
27.25
29.35
25.85
24.4
28.3
25
23.5
Autores
Inga. M. Gabriela Durán
Ing. Pablo Gustavo Stumpf
Ing. Jorge Pagliero
Verificado con la herramientas de Excel - En el caso de no tenerlas buscarlas en "Opciones de Excel" - "Complementos".

## Histograma
CATEDRA TECNOLOGÍA DE LOS MATERIALES DE CONSTRUCCIÓN
FACULTAD DE CIENCIAS EXACTAS, FÍSICAS Y NATURALES
UNIVERSIDAD NACIONAL DE CÓRDOBA
EJERCICIO 2
Clase | Frecuencia
16 | 0
18 | 0
20 | 2
22 | 2
24 | 4
26 | 8
28 | 6
30 | 7
32 | 1
y mayor... | 0
Autores
Inga. M. Gabriela Durán
Ing. Pablo Gustavo Stumpf
Ing. Jorge Pagliero
Verificado con la herramientas de Excel - En el caso de no tenerlas buscarlas en "Opciones de Excel" - "Complementos".